## CIS Marking Scheme Import
Skill name
Сварочные технологии - Welding
|  |  | Criteria | Mark
|  | A | Визуально-измерительный контроль | 9.8
Главный эксперт ФИО
Эксперт ФИО
Участник №
Sub Criteria ID | Sub Criteria Name or Description | Aspect Type O = Obj S = Sub J = Judg | Aspect - Description | Judg Score | Extra Aspect Description (Obj or Subj) OR Judgement Score Description (Judg only) | Requirement or Nominal Size (Obj Only) | WSSS Section | Max Mark | Total Mark | 9.8
С1 | ВИК Таврового соединения №1 по ГОСТ Р ИСО 5817-2009
|  | O | Катет углового шва соответствует ТО и Чертежу? |  | Катет равен толщине св. металла. Допуск + 2мм. |  |  | 0.4
|  | O | Выпуклость углового шва в допустимых параметрах? |  | Выпуклость соответствует фактической величине катета К/1,4 с допуском (1мм+ 0,1 ширины шва) |  |  | 0.35
|  | O | Протяженность и глубина подреза соответствует допуску? |  | 5011-5012. макс.допустимая глубина прерывистого подреза 0,05 толщины детали, но не более 0.5 мм. Сплошной подрез любой измеряемой глубины не допустим = 0. Подрез любой протяжонности, глубиной более 0,5 мм не допустим = 0 |  |  | 0.35
|  | O | Отсутствуют видимые поры? |  | Видимая пора 2017 или поверхностная пористость 2018. Обнаруженные с применением лупы х10. |  |  | 0.35
|  | O | Сплавления валиков в облицовочном проходе соответствуют требованиям? |  | Допускается прогибы в контуре шва не более 0,1 величины усиления сварного шва. |  |  | 0.35
|  | O | Сварной шов сформирован правильно? |  | Отсутствуют такие дефекты как 506. наплыв \ 509. натек |  |  | 0.35
|  | O | Обнаружены ли на поверхностях пластин следы ожога дугой? |  | 601. Не допустимо = 0. |  |  | 0.35
0 | ВИК Таврового соединения №2 по ГОСТ Р ИСО 5817-2009
|  | O | Катет углового шва соответствует ТО и Чертежу? |  | Катет равен толщине св. металла. Допуск + 2мм. |  |  | 0.4
|  | O | Выпуклость углового шва в допустимых параметрах? |  | Выпуклость соответствует фактической величине катета К/1,4 с допуском (1мм+ 0,1 ширины шва) |  |  | 0.35
|  | O | Протяженность и глубина подреза соответствует допуску? |  | 5011-5012. макс.допустимая глубина прерывистого подреза 0,05 толщины детали, но не более 0.5 мм. Сплошной подрез любой измеряемой глубины не допустим = 0. Подрез любой протяжонности, глубиной более 0,5 мм не допустим = 0 |  |  | 0.35
|  | O | Отсутствуют видимые поры? |  | Видимая пора 2017 или поверхностная пористость 2018. Обнаруженные с применением лупы х10. |  |  | 0.35
|  | O | Сплавления валиков в облицовочном проходе соответствуют требованиям? |  | Допускается прогибы в контуре шва не более 0,1 величины усиления сварного шва. |  |  | 0.35
|  | O | Сварной шов сформирован правильно? |  | Отсутствуют такие дефекты как 506. наплыв \ 509. натек |  |  | 0.35
|  | O | Обнаружены ли на поверхностях пластин следы ожога дугой? |  | 601. Не допустимо = 0. |  |  | 0.35
С2 | ВИК пластин, толщиной 10мм по ГОСТ Р ИСО 5817-2009
|  | O | Протяженность и глубина подреза соответствует допуску? |  | 5011-5012. макс.допустимая глубина прерывистого подреза 0,05 толщины детали, но не более 0.5 мм. Сплошной подрез любой измеряемой глубины не допустим = 0. Подрез любой протяжонности, глубиной более 0,5 мм не допустим = 0 |  |  | 0.4
|  | O | Разделка кромок заполнена полностью? |  | Незаполнение не допускается = 0 |  |  | 0.2
|  | O | Выпуклость стыкового шва не превышает допустимых параметров? |  | 502. Допускается усиленеи 0,1мм + 0,25 ширины шва, но не более 3 мм. |  |  | 0.2
|  | O | Ширина шва постоянна? |  | Допускается неравномерность не более 2 мм |  |  | 0.4
|  | O | Обнаружены ли на поверхностях пластин следы ожога дугой? |  | 601. Не допустимо = 0. |  |  | 0.2
|  | O | Вогнутость корня шва не превышает допустимое значение? |  | 515. Допускается вогнутость до 0,05 толщины деталей, но не более 0,5 мм. |  |  | 0.2
|  | O | Кратерные усадочные раковины оотсутствуют? |  | 2024. Допускается до 0,5 величины усиления сварного шва. |  |  | 0.2
|  | O | Отсутствуют видимые поры? |  | Видимая пора 2017 или поверхностная пористость 2018. Обнаруженные с применением лупы х10. |  |  | 0.2
|  | O | Сплавления валиков в облицовочном проходе соответствуют требованиям? |  | Допускается прогибы в контуре шва не более 0,1 величины усиления сварного шва. |  |  | 0.1
|  | O | Сварной шов сформирован правильно? |  | Отсутствуют такие дефекты как 506. наплыв \ 509. натек |  |  | 0.1
|  | O | Выпуклость корня шва не превышает допустимое значение? |  | 504. Допускается до 1 мм + 0,2 ширины обратного валика, но не более 2 мм. |  |  | 0.2
В | ВИК пластин, толщиной 10мм по ГОСТ Р ИСО 5817-2009
|  | O | Протяженность и глубина подреза соответствует допуску? |  | 5011-5012. макс.допустимая глубина прерывистого подреза 0,05 толщины детали, но не более 0.5 мм. Сплошной подрез любой измеряемой глубины не допустим = 0. Подрез любой протяжонности, глубиной более 0,5 мм не допустим = 0 |  |  | 0.4
|  | O | Разделка кромок заполнена полностью? |  | Незаполнение не допускается = 0 |  |  | 0.2
|  | O | Выпуклость стыкового шва не превышает допустимых параметров? |  | 502. Допускается усиленеи 0,1мм + 0,25 ширины шва, но не более 5 мм. |  |  | 0.2
|  | O | Ширина шва постоянна? |  | Допускается неравномерность не более 2 мм |  |  | 0.4
|  | O | Обнаружены ли на поверхностях пластин следы ожога дугой? |  | 601. Не допустимо = 0. |  |  | 0.2
|  | O | Вогнутость корня шва не превышает допустимое значение? |  | 515. Допускается вогнутость до 0,05 толщины деталей, но не более 0,5 мм. |  |  | 0.2
|  | O | Кратерные усадочные раковины оотсутствуют? |  | 2024. Допускается до 0,5 величины усиления сварного шва. |  |  | 0.2
|  | O | Отсутствуют видимые поры? |  | Видимая пора 2017 или поверхностная пористость 2018. Обнаруженные с применением лупы х10. |  |  | 0.2
|  | O | Сварной шов сформирован правильно? |  | Отсутствуют такие дефекты как 506. наплыв \ 509. натек |  |  | 0.2
|  | O | Выпуклость корня шва не превышает допустимое значение? |  | 504. Допускается до 1 мм + 0,2 ширины обратного валика, но не более 3 мм. |  |  | 0.2
[7 empty] | Итого | 9.8
Note on D2: Enter Skill Name Here

## Sheet2
A4 landscape spreadsheet v1.1

## Sheet3
A4 landscape spreadsheet v1.1